## ESSUYAGE PAPIER_WIPES
MIDI BOBINE A DEVIDAGE CENTRAL / MIDI CENTERFEED ROLL
Validée par MC le 27/05/2010
| METHODE DE MESURE /NORMS | UNITE /UNIT | SPECIFICATIONS | TOLERANCE
PRODUIT/ PRODUCT | MIDI BOBINE A DEVIDAGE CENTRAL / MIDI CENTERFEED ROLL
REFERENCE / REFERENCE |  |  | 01CI2025CP
CODE EAN / GENCOD |  | COLIS/CASE | 3378921421035
LONGUEUR TOTALE DE LA BOBINE / ROLLS LENGHT |  | M | 135 | ± 5%
NOMBRE DE FORMATS / NB OF SHEETS |  | FTS | 450
LAIZE / WIDTH |  | CM | 19.6 | ± 2%
PERFORATION (longueur du format) / PERFORATION |  | CM | 30
NOMBRE DE PLIS / NUMBER OF PLIES |  | - | 2
QUANTITE PAR COLIS / QUANTITY PER CASE |  | RLX/ROLLS | 6
TAILLE DU MANDRIN (intérieur) / CORE SIZE | XP ISO 11093-4 | MM | 61.3
POIDS DU MANDRIN / WEIGHT OF THE CORE |  | KG | 0.035
MANDRIN DECHIRABLE / SPIRAL CORE |  |  | OUI/YES
GRAMMAGE (pour 1 pli) / GRAMMAGE (for 1 ply) | NF EN ISO 12625-6 | G/M2 | 17 | ± 0,5
GAUFRAGE / EMBOSSING |  |  | MICRO COLLÉ
TYPE DE PAPIER / TYPE OF TISSUE | PURE CELLULOSE EXTRA BLANCHE/PURE CELLULOSE EXTRA WHITE
POIDS BRUT DU ROULEAU / GROSS WEIGHT |  | KG | 0.934 | ± 5%
DIAMETRE EXTERIEUR / EXTERNAL DIAMETER |  | CM | 19
TYPE DE PALETTES / PALLET TYPE |  |  | PALETTE DEMI LOURDE 80 X 120
COLIS PAR NIVEAU/ CASES PER LAYER |  |  | 4
NOMBRE DE NIVEAUX PAR PALETTE / LAYERS PER PALLET |  |  | 11
QUANTITE TOTALE PAR PALETTE / TOTAL QTY PER PALLET |  | COLIS | 44
HAUTEUR DE LA PALETTE / HEIGHT OF THE PALLET |  | CM | 230.6
NOMBRE DE PALETTES PAR CAMION / PALLETS PER TRUCK |  |  | 33
ALLONGEMENT LONGITUDINAL(non collé)-LONGITUDINAL ELONGATION(not glued) |  | % | 18-19
CHARGE DE RUPTURE LONGITUDINAL / LONGITUDINAL TENSILE STRENGTH | NF-EN ISO 12625-4 | N/50mm | 18 | ± 20%
CDR LONGITUDINAL - HUMIDE / WET LONGITUDINAL TENSILE STRENGTH | NF-EN ISO 12625-5 | N/50mm | 4.45 | ± 20%
CHARGE DE RUPTURE TRANSVERSAL / TRANSVERSE TENSILE STRENGTH | NF-EN ISO 12625-4 | N/50mm | 11 | ± 20%
CDR TRANSVERSAL - HUMIDE / WET TRANSVERSE TENSILE STRENGTH | NF-EN ISO 12625-5 | N/50mm | 1.75 | ± 20%
EPAISSEUR / THICKNESS | NF EN ISO 12625-3 | MM | 0.78 | ± 0,05
TAUX DE BLANCHEUR / WHITENESS |  | % | 83 | ± 2%
VITESSE D'ABSORPTION / ABSORBTION RATE |  | SEC G/G | -
TAUX DE CENDRE / ASH RATE |  | % | 0,5-0,7
GARANTIE CONTACT ALIMENTAIRE / FOOD CONTACT |  |  | OUI/YES
TEST MICROBIOLOGIQUE / MICROBIOLOGICAL TEST |  |  | OUI/YES
TRAITEMENT WS / WS TREATMENT |  |  | OUI/YES
ECOLABEL |  |  | 05/01/4
L'ESSUYAGE PAPIER / WIPES