## ESSUYAGE PAPIER_WIPES
BOBINE INDUSTRIELLE / INDUSTRIAL ROLL
Valiée par FM le 02/07/2010
| METHODE DE MESURE /NORMS | UNITE /UNIT | SPECIFICATIONS | TOLERANCE
PRODUIT/ PRODUCT | BOBINE INDUSTRIELLE / INDUSTRIAL ROLL
REFERENCE / REFERENCE |  |  | 01BI15109
CODE EAN / GENCOD |  | COLIS/CASE | -
LONGUEUR TOTALE DE LA BOBINE / ROLLS LENGHT | XPQ 34-100 | M | - | ± 5%
NOMBRE DE FORMATS / NB OF SHEETS |  | FTS | 1500
LAIZE / WIDTH | XPQ 34-100 | CM | 21.3 | ± 2%
PERFORATION (longueur du format) / PERFORATION |  | CM | 30
NOMBRE DE PLIS / NUMBER OF PLIES |  | - | 2
QUANTITE PAR COLIS / QUANTITY PER CASE |  | RLX/ROLLS | 2
TAILLE DU MANDRIN (intérieur) / CORE SIZE | XP ISO 11093-4 | MM | 76.5
POIDS DU MANDRIN / WEIGHT OF THE CORE |  | KG | 0.044
MANDRIN DECHIRABLE / SPIRAL CORE |  |  | OUI/YES
GRAMMAGE (pour 1 pli) / GRAMMAGE (for 1 ply) | NF EN ISO 12625-6 | G/M2 | 19 | ± 0,5
GAUFRAGE / EMBOSSING |  |  | NON/NO
TYPE DE PAPIER / TYPE OF TISSUE | CHAMOIS
POIDS BRUT DU ROULEAU / GROSS WEIGHT |  | KG | 3.686 | ± 5%
DIAMETRE EXTERIEUR / EXTERNAL DIAMETER |  | CM | 30
TYPE DE PALETTES / PALLET TYPE |  |  | PALETTE DEMI LOURDE 80 X 120
COLIS PAR NIVEAU/ CASES PER LAYER |  |  | 4
NOMBRE DE NIVEAUX PAR PALETTE / LAYERS PER PALLET |  |  | 10
QUANTITE TOTALE PAR PALETTE / TOTAL QTY PER PALLET |  | COLIS | 40
HAUTEUR DE LA PALETTE / HEIGHT OF THE PALLET |  | CM | 228
NOMBRE DE PALETTES PAR CAMION / PALLETS PER TRUCK |  |  | 33
ALLONGEMENT LONGITUDINAL(non collé)-LONGITUDINAL ELONGATION(not glued) |  | % | 16
CHARGE DE RUPTURE LONGITUDINAL / LONGITUDINAL TENSILE STRENGTH | NF-EN ISO 12625-4 | N/50mm | 15.9 | ± 20%
CDR LONGITUDINAL - HUMIDE / WET LONGITUDINAL TENSILE STRENGTH | NF-EN ISO 12625-5 | N/50mm | 8 | ± 20%
CHARGE DE RUPTURE TRANSVERSAL / TRANSVERSE TENSILE STRENGTH | NF-EN ISO 12625-4 | N/50mm | 4 | ± 20%
CDR TRANSVERSAL - HUMIDE / WET TRANSVERSE TENSILE STRENGTH | NF-EN ISO 12625-5 | N/50mm | 2 | ± 20%
EPAISSEUR / THICKNESS | NF EN ISO 12625-3 | MM | - | ± 0,05
TAUX DE BLANCHEUR / WHITENESS |  | % | - | ± 2%
VITESSE D'ABSORPTION / ABSORBTION RATE |  | SEC G/G | -
TAUX DE CENDRE / ASH RATE |  | % | 0,5-0,7
GARANTIE CONTACT ALIMENTAIRE / FOOD CONTACT |  |  | NON/NO
TEST MICROBIOLOGIQUE / MICROBIOLOGICAL TEST |  |  | NON/NO
TRAITEMENT WS / WS TREATMENT |  |  | NON/NO
ECOLABEL |  |  | NON/NO
L'ESSUYAGE PAPIER / WIPES